## Feuille 1
EEP040 | U | Scellage imperméabilisant extérieur du joint périmétrique entre une traversée de paroi et le conduit d'installations, dans mur de façade.
Scellage imperméabilisant extérieur de joint périmétrique de 15 mm de largeur, entre une traversée de paroi en PVC de 90 mm de diamètre et le conduit d'installations introduit à l'intérieur, avec mastic élastomère monocomposant à base de polyuréthane, MasterSeal NP 474 "BASF", de couleur blanche, sur cordon en polyéthylène expansé à cellules fermées, de section circulaire de 20 mm de diamètre, MasterSeal 920 "BASF", placé à une profondeur d'au moins de 2 cm depuis le bord extérieur de la traversée de paroi laquelle sera fixée au préalable, avec du mortier de ciment hydrofuge, à l'intérieur d'une ouverture réalisée dans le mur de façade allant jusqu'à 40 cm d'épaisseur, et une injection postérieure de mousse de polyuréthane depuis la partie intérieure vers le fond du joint.
Code interne |  | Désignation | Quantité | Unité | Prix unitaire | Prix total
mt15bas010B |  | Cordon en polyéthylène expansé à cellules fermées, de section circulaire de 20 mm de diamètre, MasterSeal 920 "BASF", pour le remplissage de fond de joint. | 0.283 | m | 0.16 | 0.05
mt15bas030m |  | Cartouche de mastic élastomère monocomposant à base de polyuréthane, MasterSeal NP 474 "BASF", de couleur blanche, de 600 ml, type F-25 HM selon NF EN ISO 11600, à haute adhérence et à durcissement rapide, avec des propriétés élastiques élevées, résistance aux intempéries, au vieillissement et aux rayons UV, apte pour être en contact avec eau potable, dureté Shore A approchée de 35 et allongement en rupture > 600%, selon NF EN ISO 11600. | 0.071 | U | 6.42 | 0.46
mt36tvg010ea |  | Tube en PVC, de 90 mm de diamètre et 1,2 mm d'épaisseur. | 0.5 | m | 1.95 | 0.98
mt08aaa010a |  | Eau. | 0.006 | m³ | 1.5 | 0.01
mt09mif010ka |  | Mortier industriel pour maçonnerie, de ciment, couleur grise, avec adjuvant hydrofuge, catégorie M-10 (résistance à la compression 10 N/mm²), fourni en sacs, selon NF EN 998-2. | 0.006 | t | 39.95 | 0.24
mt13blw110b |  | Aérosol de 750 cm³ de mousse de polyuréthane, de 22,5 kg/m³ de densité, 140% d'expansion, 18 N/cm² de résistance à la traction et 20 N/cm² de résistance à la flexion, conductivité thermique 0,04 W/(mK), stable de -40°C à 100°C; à appliquer avec tube flexible; selon NF EN 13165. | 0.32 | U | 7.2 | 2.3
mo020 |  | Compagnon professionnel III/CP2 construction. | 0.109 | h | 25.52 | 2.78
mo112 |  | Ouvrier d'exécution I/OE2 construction. | 0.109 | h | 22.03 | 2.4
|  | Frais de chantier des unités d'ouvrage | 2 | % | 9.22 | 0.18
Coût d'entretien décennal: 15,04€ les 10 premières années. |  |  |  |  | Montant total HT: | 9.4